## 2561동
[ 저층부(1~8층) ]
[ 2561동 옥탑 2층 ]
[ 2561동 27층 ]
[ 2561동 26층 ]
[ 2561동 25층 ]
[ 2561동 24층 ]
[ 2561동 23층 ]
[ 2561동 22층 ]
[ 2561동 21층 ]
[ 2561동 17층 ]
[ 2561동 16층 ]
[ 2561동 15층 ]
[ 2561동 14층 ]
[ 2561동 13층 ]
[ 2561동 12층 ]
[ 2561동 11층 ]
[ 2561동 8층 ]
[ 2561동 7층 ]
[ 2561동 6층 ]
[ 2561동 4층 ]
[ 2561동 3층 ]
[ 2561동 1층 ]
[ 2561동 지하1층 ]
[ 중층부(9~15층) ]
[ 2561동 옥탑 2층 ]
[ 2561동 옥탑/지붕층 ]
6 | 지붕층외부 | 벽체 | 수직균열/누수흔적 | 0.2 | 1.5 | 1 | X | 결함부위 누수
11 | 지붕층외부 | 벽체 | 수평균열 | 0.2 | 0.5 | 3 | X | 콘크리트 건조수축
[ 2561동 19층 ]
[ 2561동 15층 ]
[ 2561동 14층 ]
[ 2561동 13층 ]
[ 2561동 12층 ]
[ 2561동 11층 ]
[ 2561동 9층 ]
8 | 지붕층외부 | 벽체 | 경사균열/누수흔적/백태 | 0.2 | 2.0 | 2 | X | 결함부위 누수
[ 옥탑층 ]
[ 2561동 옥탑 2층 ]
[ 2561동 옥탑/지붕층 ]
6 | 지붕층외부 | 벽체 | 수직균열/누수흔적 | 0.2 | 1.5 | 1 | X | 결함부위 누수
11 | 지붕층외부 | 벽체 | 수평균열 | 0.2 | 0.5 | 3 | X | 콘크리트 건조수축
[ 2561동 20층 ]
[ 2561동 19층 ]
[ 2561동 17층 ]
[ 2561동 16층 ]
8 | 지붕층외부 | 벽체 | 경사균열/누수흔적/백태 | 0.2 | 2.0 | 2 | X | 결함부위 누수

## 2562동
[ 저층부(1~10층) ]
[ 2562동 옥탑 2층 ]
[ 2562동 27층 ]
[ 2562동 26층 ]
[ 2562동 25층 ]
[ 2562동 24층 ]
[ 2562동 23층 ]
[ 2562동 22층 ]
[ 2562동 21층 ]
[ 2562동 17층 ]
[ 2562동 16층 ]
[ 2562동 15층 ]
[ 2562동 13층 ]
[ 2562동 9층 ]
[ 2562동 8층 ]
[ 2562동 7층 ]
[ 2562동 6층 ]
[ 2562동 3층 ]
[ 2562동 2층 ]
[ 2562동 지하1층 ]
[ 2562동 지하2층 ]

## 2563동
[ 2563동 옥탑 2층 ]
1 | 계단실 | 벽체 | 수직균열 | 0.2 | 2.5 | 1 | X | 콘크리트 건조수축
2 | 계단실 | 벽체 | 경사균열 | 0.2 | 1.5 | 1 | X | 콘크리트 건조수축
3 | 계단실 | 벽체 | 수직균열 | 0.2 | 0.5 | 3 | X | 콘크리트 건조수축
4 | 계단실 | 벽체 | 경사균열 | 0.2 | 1.0 | 3 | X | 콘크리트 건조수축
5 | 계단실 | 벽체 | 경사균열 | 0.2 | 6.0 | 1 | X | 콘크리트 건조수축
6 | 계단실 | 벽체 | 경사균열 | 0.2 | 6.0 | 1 | X | 콘크리트 건조수축
[ 2563동 옥탑/지붕층 ]
1 | 계단실 | 벽체 | 층간균열 | 0.2 | 4.0 | 1 | X | 시공이음 부위
2 | 계단실 | 벽체 | 층간균열 | 0.2 | 4.0 | 1 | X | 시공이음 부위
3 | 전실 | 벽체 | 수평균열 | 0.2 | 6.0 | 1 | X | 콘크리트 건조수축
※ 층별, 입면별, 부재별 결함현황은 부록 Ⅱ.외관조사망도 참조
번 호 | 부 위 | 부 재 | 유형 및 형상 | 크기 | 진행 사항 (O,×) | 비 고 (원인추정, 발견시기 추정 등)
폭 (mm) | 길이 (m) | 개소 (EA)
4 | 지붕층외부 | 벽체 | 수평균열 | 0.2 | 0.5 | 5 | X | 콘크리트 건조수축
5 | 옥탑층외부 | 벽체 | 층간균열 | 0.2 | 9.0 | 1 | X | 시공이음 부위
6 | 계단실 | 벽체 | 수평균열 | 0.2 | 2.0 | 1 | X | 콘크리트 건조수축
7 | 계단실 | 벽체 | 층간균열 | 0.2 | 4.0 | 1 | X | 시공이음 부위
7 | 계단실 | 벽체 | 수직균열 | 0.2 | 2.0 | 1 | X | 콘크리트 건조수축
9 | 계단실 | 벽체 | 층간균열 | 0.2 | 4.0 | 1 | X | 시공이음 부위
10 | 계단실 | 벽체 | 수평균열 | 0.2 | 2.5 | 1 | X | 콘크리트 건조수축
11 | 전실 | 벽체 | 경사균열 | 0.2 | 6.0 | 1 | X | 콘크리트 건조수축
12 | 전실 | 벽체 | 수평균열 | 0.2 | 2.5 | 1 | X | 콘크리트 건조수축
13 | 옥탑층외부 | 벽체 | 층간균열 | 0.2 | 8.0 | 3 | X | 시공이음 부위
14 | 지붕층외부 | 벽체 | 수직균열 | 0.2 | 1.5 | 4 | X | 콘크리트 건조수축
8 | 계단실 | 벽체 | 경사균열 | 0.1 | 1.0 | 1 | X | 콘크리트 건조수축
[ 2563동 27층 ]
1 | EV홀 | 벽체 | 경사균열 | 0.2 | 0.5 | 1 | X | 콘크리트 건조수축
2 | EV홀 | 벽체 | 경사균열 | 0.1 | 0.5 | 1 | X | 콘크리트 건조수축
3 | 계단실 | 벽체 | 층간균열 | 0.2 | 4.0 | 1 | X | 시공이음 부위
4 | 계단실 | 벽체 | 층간균열 | 0.2 | 4.0 | 1 | X | 시공이음 부위
5 | EV홀 | 벽체 | 경사균열 | 0.2 | 0.5 | 1 | X | 콘크리트 건조수축
6 | 계단실 | 벽체 | 층간균열 | 0.2 | 4.0 | 1 | X | 시공이음 부위
7 | 계단실 | 벽체 | 층간균열 | 0.2 | 4.0 | 1 | X | 시공이음 부위
※ 층별, 입면별, 부재별 결함현황은 부록 Ⅱ.외관조사망도 참조
번 호 | 부 위 | 부 재 | 유형 및 형상 | 크기 | 진행 사항 (O,×) | 비 고 (원인추정, 발견시기 추정 등)
폭 (mm) | 길이 (m) | 개소 (EA)
[ 2563동 26층 ]
1 | 계단실 | 벽체 | 층간균열 | 0.2 | 4.0 | 1 | X | 시공이음 부위
2 | 계단실 | 벽체 | 층간균열 | 0.2 | 4.0 | 1 | X | 시공이음 부위
3 | 계단실 | 슬래브 | 균열 | 0.2 | 1.5 | 1 | X | 콘크리트 건조수축
4 | 계단실 | 벽체 | 층간균열 | 0.2 | 4.0 | 1 | X | 시공이음 부위
4 | 계단실 | 벽체 | 수직균열 | 0.2 | 1.0 | 1 | X | 콘크리트 건조수축
5 | 계단실 | 벽체 | 층간균열 | 0.2 | 4.0 | 1 | X | 시공이음 부위
[ 2563동 25층 ]
1 | 계단실 | 벽체 | 층간균열 | 0.2 | 4.0 | 1 | X | 시공이음 부위
2 | 계단실 | 벽체 | 층간균열 | 0.2 | 3.0 | 1 | X | 시공이음 부위
3 | 계단실 | 슬래브 | 균열 | 0.2 | 1.5 | 1 | X | 콘크리트 건조수축
4 | EV홀 | 벽체 | 경사균열 | 0.2 | 0.5 | 1 | X | 콘크리트 건조수축
5 | 계단실 | 벽체 | 층간균열 | 0.2 | 3.0 | 1 | X | 시공이음 부위
6 | 계단실 | 벽체 | 층간균열 | 0.2 | 4.0 | 1 | X | 시공이음 부위
[ 2563동 24층 ]
1 | 계단실 | 벽체 | 층간균열 | 0.2 | 4.0 | 1 | X | 시공이음 부위
2 | 계단실 | 벽체 | 층간균열 | 0.2 | 4.0 | 1 | X | 시공이음 부위
3 | 계단실 | 슬래브 | 균열 | 0.2 | 1.5 | 1 | X | 콘크리트 건조수축
4 | 계단실 | 벽체 | 층간균열 | 0.1 | 3.0 | 1 | X | 시공이음 부위
5 | 계단실 | 벽체 | 층간균열 | 0.1 | 3.0 | 1 | X | 시공이음 부위
※ 층별, 입면별, 부재별 결함현황은 부록 Ⅱ.외관조사망도 참조
번 호 | 부 위 | 부 재 | 유형 및 형상 | 크기 | 진행 사항 (O,×) | 비 고 (원인추정, 발견시기 추정 등)
폭 (mm) | 길이 (m) | 개소 (EA)
6 | 계단실 | 슬래브 | 균열 | 0.2 | 1.5 | 1 | X | 콘크리트 건조수축
[ 2563동 23층 ]
1 | 계단실 | 벽체 | 층간균열 | 0.1 | 3.0 | 1 | X | 시공이음 부위
2 | 계단실 | 벽체 | 층간균열/누수흔적 | 0.2 | 0.5 | 1 | X | 결함부위 누수
3 | 계단실 | 슬래브 | 균열 | 0.2 | 1.5 | 1 | X | 콘크리트 건조수축
4 | 계단실 | 벽체 | 층간균열 | 0.2 | 4.0 | 1 | X | 시공이음 부위
5 | 계단실 | 벽체 | 층간균열 | 0.1 | 3.0 | 1 | X | 시공이음 부위
6 | 계단실 | 슬래브 | 균열 | 0.2 | 1.5 | 1 | X | 콘크리트 건조수축
[ 2563동 22층 ]
1 | 계단실 | 슬래브 | 균열 | 0.2 | 1.5 | 1 | X | 콘크리트 건조수축
2 | 계단실 | 벽체 | 층간균열 | 0.1 | 4.0 | 1 | X | 시공이음 부위
[ 2563동 21층 ]
1 | 계단실 | 슬래브 | 균열 | 0.2 | 1.5 | 1 | X | 콘크리트 건조수축
2 | 계단실 | 슬래브 | 균열 | 0.2 | 1.5 | 1 | X | 콘크리트 건조수축
[ 2563동 20층 ]
1 | 계단실 | 슬래브 | 균열 | 0.2 | 1.0 | 1 | X | 콘크리트 건조수축
[ 2563동 12층 ]
1 | 계단실 | 벽체 | 마감재 파손 | 0.1 | 0.5 | 2 | X | 외부충격에 의한 파손
[ 2563동 11층 ]
1 | 계단실 | 벽체 | 층간균열 | 0.1 | 1.5 | 1 | X | 시공이음 부위
※ 층별, 입면별, 부재별 결함현황은 부록 Ⅱ.외관조사망도 참조
번 호 | 부 위 | 부 재 | 유형 및 형상 | 크기 | 진행 사항 (O,×) | 비 고 (원인추정, 발견시기 추정 등)
폭 (mm) | 길이 (m) | 개소 (EA)
[ 2563동 10층 ]
1 | 계단실 | 벽체 | 층간균열 | 0.1 | 3.0 | 1 | X | 시공이음 부위
[ 2563동 9층 ]
1 | 계단실 | 벽체 | 층간균열 | 0.1 | 1.5 | 1 | X | 시공이음 부위
[ 2563동 8층 ]
1 | 계단실 | 슬래브 | 균열 | 0.1 | 1.5 | 1 | X | 콘크리트 건조수축
[ 2563동 3층 ]
1 | 계단실 | 벽체 | 층간균열 | 0.2 | 1.5 | 1 | X | 시공이음 부위
[ 2563동 2층 ]
1 | 계단실 | 슬래브 | 균열 | 0.1 | 1.5 | 1 | X | 콘크리트 건조수축
[ 2563동 1층 ]
1 | 계단실 | 벽체 | 층간균열 | 0.2 | 3.0 | 1 | X | 시공이음 부위
[ 2563동 지하1층 ]
1 | 동지하 | 슬래브 | 균열 | 0.1 | 1.0 | 1 | X | 콘크리트 건조수축
2 | 동지하 | 슬래브 | 균열 | 0.1 | 1.0 | 1 | X | 콘크리트 건조수축
3 | 동지하 | 벽체 | 경사균열 | 0.1 | 0.5 | 1 | X | 콘크리트 건조수축
4 | 동지하 | 벽체 | 수직균열 | 0.1 | 0.5 | 1 | X | 콘크리트 건조수축
5 | 동지하 | 벽체 | 경사균열 | 0.1 | 0.5 | 1 | X | 콘크리트 건조수축
6 | 동지하 | 벽체 | 경사균열 | 0.2 | 1.5 | 1 | X | 콘크리트 건조수축
7 | 동지하 | 벽체 | 수직균열 | 0.2 | 2.0 | 1 | X | 콘크리트 건조수축
※ 층별, 입면별, 부재별 결함현황은 부록 Ⅱ.외관조사망도 참조
번 호 | 부 위 | 부 재 | 유형 및 형상 | 크기 | 진행 사항 (O,×) | 비 고 (원인추정, 발견시기 추정 등)
폭 (mm) | 길이 (m) | 개소 (EA)
8 | 동지하 | 슬래브 | 균열/누수흔적/백태 | 0.1 | 1.0 | 1 | X | 결함부위 누수
9 | 동지하 | 슬래브 | 균열/누수흔적 | 0.1 | 2.0 | 1 | X | 결함부위 누수
10 | 동지하 | 벽체 | 수평균열/누수흔적/백태 | 0.2 | 1.0 | 1 | X | 결함부위 누수
11 | 동지하 | 슬래브 | 균열/누수 | 0.1 | 1.0 | 1 | O | 결함부위 누수
12 | 동지하 | 슬래브 | 배관주위 누수 | 0.1 | 1.0 | 1 | X | 결함부위 누수
13 | 동지하 | 슬래브 | 균열/누수 | 0.1 | 1.0 | 1 | O | 결함부위 누수
14 | 동지하 | 슬래브 | 균열/누수 | 0.1 | 1.0 | 1 | O | 결함부위 누수
15 | 동지하 | 슬래브 | 균열/누수흔적 | 0.1 | 1.0 | 1 | X | 결함부위 누수
[ 2563동 지하2층 ]
1 | 동지하 | 슬래브 | 균열/누수흔적 | 0.2 | 1.0 | 1 | X | 결함부위 누수
2 | 동지하 | 벽체 | 균열/누수흔적/백태 | 0.1 | 1.0 | 1 | X | 결함부위 누수
3 | 동지하 | 벽체 | 경사균열 | 0.2 | 1.0 | 1 | X | 콘크리트 건조수축
4 | 동지하 | 벽체 | 수직균열 | 0.2 | 3.0 | 1 | X | 콘크리트 건조수축
5 | 동지하 | 벽체 | 경사균열 | 0.2 | 2.0 | 1 | X | 콘크리트 건조수축
6 | 동지하 | 벽체 | 경사균열 | 0.2 | 2.0 | 1 | X | 콘크리트 건조수축
7 | 동지하 | 벽체 | 경사균열 | 0.2 | 1.0 | 1 | X | 콘크리트 건조수축
8 | 동지하 | 벽체 | 경사균열 | 0.2 | 2.0 | 1 | X | 콘크리트 건조수축
9 | 동지하 | 벽체 | 경사균열 | 0.1 | 1.0 | 1 | X | 콘크리트 건조수축
10 | 동지하 | 벽체 | 경사균열 | 0.1 | 2.0 | 1 | X | 콘크리트 건조수축
11 | 동지하 | 벽체 | 수직균열 | 0.1 | 1.5 | 1 | X | 콘크리트 건조수축
※ 층별, 입면별, 부재별 결함현황은 부록 Ⅱ.외관조사망도 참조
번 호 | 부 위 | 부 재 | 유형 및 형상 | 크기 | 진행 사항 (O,×) | 비 고 (원인추정, 발견시기 추정 등)
폭 (mm) | 길이 (m) | 개소 (EA)
12 | 동지하 | 벽체 | 수직균열 | 0.1 | 1.5 | 1 | X | 콘크리트 건조수축
13 | 동지하 | 벽체 | 수직균열 | 0.2 | 2.0 | 1 | X | 콘크리트 건조수축
14 | 동지하 | 벽체 | 수직균열 | 0.1 | 1.5 | 1 | X | 콘크리트 건조수축
15 | 동지하 | 벽체 | 철근노출 | - | - | 1 | X | 콘크리트 피복두께 부족
16 | 동지하 | 벽체 | 철근노출 | - | - | 1 | X | 콘크리트 피복두께 부족
17 | 동지하 | 벽체 | 콘크리트 박리 | - | - | 1 | X | 콘크리트 피복두께 부족
[ 2563동 정면도, 우측면도 ]
1 | 외부 | 벽체 | 층간균열 | - | - | 1 | X | 시공이음 부위
2 | 외부 | 벽체 | 층간균열 | - | - | 1 | X | 시공이음 부위
[ 2563동 배면도, 좌측면도 ]
1 | 외부 | 벽체 | 층간균열 | - | - | 1 | X | 시공이음 부위
2 | 외부 | 벽체 | 층간균열 | - | - | 1 | X | 시공이음 부위

## 2564동
[ 2564동 옥탑 2층 ]
1 | E.V기계실 | 벽체 | 경사균열 | 0.2 | 1.5 | 1 | X | 콘크리트 건조수축
2 | 계단실 | 벽체 | 경사균열 | 0.2 | 0.5 | 1 | X | 콘크리트 건조수축
[ 2564동 옥탑/지붕층 ]
1 | 계단실 | 벽체 | 층간균열 | 0.2 | 3.0 | 1 | X | 시공이음 부위
2 | 계단실 | 벽체 | 층간균열 | 0.2 | 2.5 | 1 | X | 시공이음 부위
3 | 계단실 | 벽체 | 층간균열 | 0.2 | 1.5 | 1 | X | 시공이음 부위
※ 층별, 입면별, 부재별 결함현황은 부록 Ⅱ.외관조사망도 참조
번 호 | 부 위 | 부 재 | 유형 및 형상 | 크기 | 진행 사항 (O,×) | 비 고 (원인추정, 발견시기 추정 등)
폭 (mm) | 길이 (m) | 개소 (EA)
[ 2564동 25층 ]
1 | EV홀 | 벽체 | 경사균열 | 0.2 | 1.5 | 1 | X | 콘크리트 건조수축
2 | EV홀 | 벽체 | 경사균열 | 0.2 | 0.5 | 1 | X | 콘크리트 건조수축
3 | 계단실 | 벽체 | 층간균열 | 0.2 | 2.5 | 1 | X | 시공이음 부위
4 | 계단실 | 벽체 | 층간균열 | 0.2 | 1.5 | 1 | X | 시공이음 부위
5 | 계단실 | 벽체 | 층간균열 | 0.2 | 3.0 | 1 | X | 시공이음 부위
[ 2564동 24층 ]
1 | 계단실 | 벽체 | 층간균열 | 0.1 | 2.0 | 1 | X | 시공이음 부위
2 | 계단실 | 벽체 | 층간균열 | 0.2 | 2.5 | 1 | X | 시공이음 부위
2 | 계단실 | 벽체 | 수직균열 | 0.2 | 1.0 | 1 | X | 콘크리트 건조수축
3 | 계단실 | 벽체 | 층간균열 | 0.2 | 1.5 | 1 | X | 시공이음 부위
[ 2564동 23층 ]
1 | 계단실 | 벽체 | 층간균열 | 0.2 | 3.0 | 1 | X | 시공이음 부위
2 | 계단실 | 벽체 | 층간균열/누수흔적 | 0.2 | 2.5 | 1 | X | 결함부위 누수
2 | 계단실 | 벽체 | 수직균열 | 0.2 | 1.0 | 2 | X | 콘크리트 건조수축
3 | 계단실 | 벽체 | 층간균열 | 0.2 | 1.5 | 1 | X | 시공이음 부위
[ 2564동 22층 ]
1 | 계단실 | 벽체 | 층간균열 | 0.2 | 3.0 | 1 | X | 시공이음 부위
2 | 계단실 | 벽체 | 층간균열 | 0.2 | 2.5 | 1 | X | 시공이음 부위
3 | 계단실 | 벽체 | 층간균열 | 0.2 | 1.5 | 1 | X | 시공이음 부위
※ 층별, 입면별, 부재별 결함현황은 부록 Ⅱ.외관조사망도 참조
번 호 | 부 위 | 부 재 | 유형 및 형상 | 크기 | 진행 사항 (O,×) | 비 고 (원인추정, 발견시기 추정 등)
폭 (mm) | 길이 (m) | 개소 (EA)
4 | 계단실 | 슬래브 | 마감재 파손 | 0.1 | 1.5 | 1 | X | 외부충격에 의한 파손
5 | 계단실 | 벽체 | 수직균열 | 0.2 | 1.5 | 1 | X | 콘크리트 건조수축
[ 2564동 21층 ]
1 | 계단실 | 벽체 | 층간균열 | 0.2 | 3.0 | 1 | X | 시공이음 부위
2 | 계단실 | 벽체 | 층간균열 | 0.2 | 2.5 | 1 | X | 시공이음 부위
3 | 계단실 | 벽체 | 층간균열 | 0.2 | 1.5 | 1 | X | 시공이음 부위
4 | 계단실 | 벽체 | 층간균열 | 0.2 | 2.5 | 1 | X | 시공이음 부위
5 | 계단실 | 벽체 | 층간균열/누수흔적 | 0.2 | 2.0 | 1 | X | 결함부위 누수
6 | 계단실 | 벽체 | 경사균열 | 0.2 | 1.0 | 1 | X | 콘크리트 건조수축
7 | 전실 | 벽체 | 수평균열 | 0.2 | 3.0 | 2 | X | 콘크리트 건조수축
8 | 옥탑층외부 | 벽체 | 층간균열 | 0.2 | 9.0 | 1 | X | 시공이음 부위
9 | 옥탑층외부 | 벽체 | 층간균열 | 0.2 | 4.0 | 1 | X | 시공이음 부위
[ 2564동 20층 ]
1 | 계단실 | 벽체 | 층간균열 | 0.1 | 2.5 | 1 | X | 시공이음 부위
2 | 계단실 | 벽체 | 층간균열 | 0.1 | 1.5 | 1 | X | 시공이음 부위
3 | EV홀 | 벽체 | 경사균열 | 0.2 | 1.0 | 1 | X | 콘크리트 건조수축
4 | 계단실 | 벽체 | 층간균열 | 0.2 | 3.0 | 1 | X | 시공이음 부위
4 | 계단실 | 벽체 | 경사균열 | 0.2 | 1.5 | 1 | X | 콘크리트 건조수축
5 | 계단실 | 벽체 | 층간균열 | 0.2 | 2.5 | 1 | X | 시공이음 부위
6 | 계단실 | 벽체 | 층간균열 | 0.2 | 2.0 | 1 | X | 시공이음 부위
※ 층별, 입면별, 부재별 결함현황은 부록 Ⅱ.외관조사망도 참조
번 호 | 부 위 | 부 재 | 유형 및 형상 | 크기 | 진행 사항 (O,×) | 비 고 (원인추정, 발견시기 추정 등)
폭 (mm) | 길이 (m) | 개소 (EA)
[ 2564동 19층 ]
1 | 계단실 | 벽체 | 층간균열 | 0.2 | 2.5 | 1 | X | 시공이음 부위
2 | 계단실 | 벽체 | 층간균열 | 0.2 | 2.0 | 1 | X | 시공이음 부위
3 | 계단실 | 벽체 | 층간균열 | 0.2 | 2.5 | 1 | X | 시공이음 부위
3 | 계단실 | 벽체 | 수직균열 | 0.2 | 1.5 | 1 | X | 콘크리트 건조수축
4 | 계단실 | 벽체 | 층간균열 | 0.2 | 3.0 | 1 | X | 시공이음 부위
[ 2564동 18층 ]
1 | 계단실 | 벽체 | 층간균열 | 0.2 | 2.5 | 1 | X | 시공이음 부위
2 | 계단실 | 벽체 | 층간균열 | 0.2 | 2.5 | 1 | X | 시공이음 부위
3 | 계단실 | 벽체 | 층간균열 | 0.2 | 2.0 | 1 | X | 시공이음 부위
[ 2564동 17층 ]
1 | 계단실 | 벽체 | 층간균열 | 0.1 | 2.5 | 1 | X | 시공이음 부위
2 | 계단실 | 벽체 | 층간균열 | 0.1 | 1.5 | 1 | X | 시공이음 부위
[ 2564동 16층 ]
1 | 계단실 | 벽체 | 층간균열 | 0.1 | 2.5 | 1 | X | 시공이음 부위
2 | 계단실 | 벽체 | 층간균열 | 0.1 | 3.0 | 1 | X | 시공이음 부위
[ 2564동 15층 ]
1 | 계단실 | 벽체 | 층간균열 | 0.1 | 2.5 | 1 | X | 시공이음 부위
[ 2564동 10층 ]
1 | 계단실 | 벽체 | 층간균열 | 0.1 | 1.5 | 1 | X | 시공이음 부위
※ 층별, 입면별, 부재별 결함현황은 부록 Ⅱ.외관조사망도 참조
번 호 | 부 위 | 부 재 | 유형 및 형상 | 크기 | 진행 사항 (O,×) | 비 고 (원인추정, 발견시기 추정 등)
폭 (mm) | 길이 (m) | 개소 (EA)
2 | 계단실 | 벽체 | 층간균열 | 0.2 | 2.5 | 1 | X | 시공이음 부위
[ 2564동 9층 ]
1 | 계단실 | 벽체 | 층간균열 | 0.1 | 3.0 | 1 | X | 시공이음 부위
1 | 계단실 | 벽체 | 수직균열 | 0.2 | 1.5 | 1 | X | 콘크리트 건조수축
2 | EV홀 | 벽체 | 사춤균열 | 0.2 | 1.5 | 1 | X | 이질부위 건조수축
[ 2564동 7층 ]
1 | 계단실 | 벽체 | 층간균열 | 0.1 | 1.5 | 1 | X | 시공이음 부위
[ 2564동 5층 ]
1 | 계단실 | 벽체 | 층간균열 | 0.1 | 2.5 | 1 | X | 시공이음 부위
2 | 계단실 | 벽체 | 층간균열 | 0.1 | 1.5 | 1 | X | 시공이음 부위
[ 2564동 3층 ]
1 | 계단실 | 벽체 | 마감재 파손 | 0.1 | 1.5 | 1 | X | 외부충격에 의한 파손
1 | 계단실 | 벽체 | 층간균열 | 0.1 | 2.5 | 1 | X | 시공이음 부위
2 | 계단실 | 벽체 | 층간균열 | 0.1 | 1.5 | 1 | X | 시공이음 부위
3 | 계단실 | 벽체 | 마감재 파손 | 0.1 | 0.5 | 2 | X | 외부충격에 의한 파손
4 | 계단실 | 벽체 | 층간균열 | 0.1 | 1.5 | 1 | X | 시공이음 부위
5 | 계단실 | 벽체 | 수직균열/누수흔적 | 0.2 | 1.5 | 1 | X | 결함부위 누수
2 | 계단실 | 벽체 | 마감재 파손 | - | - | 1 | X | 외부충격에 의한 파손
[ 2564동 2층 ]
1 | 계단실 | 벽체 | 층간균열 | 0.1 | 1.5 | 1 | X | 시공이음 부위
※ 층별, 입면별, 부재별 결함현황은 부록 Ⅱ.외관조사망도 참조
번 호 | 부 위 | 부 재 | 유형 및 형상 | 크기 | 진행 사항 (O,×) | 비 고 (원인추정, 발견시기 추정 등)
폭 (mm) | 길이 (m) | 개소 (EA)
2 | 계단실 | 벽체 | 층간균열 | 0.1 | 1.5 | 1 | X | 시공이음 부위
3 | 계단실 | 벽체 | 층간균열 | 0.1 | 2.5 | 1 | X | 시공이음 부위
4 | 계단실 | 벽체 | 수평균열 | 0.1 | 0.5 | 4 | X | 콘크리트 건조수축
[ 2564동 1층 ]
1 | 계단실 | 벽체 | 층간균열 | 0.1 | 1.5 | 1 | X | 시공이음 부위
2 | 계단실 | 벽체 | 수직균열 | 0.2 | 2.5 | 1 | X | 콘크리트 건조수축
[ 2564동 지하1층 ]
1 | 계단실 | 벽체 | 경사균열 | 0.1 | 1.5 | 1 | X | 콘크리트 건조수축
2 | 동지하 | 슬래브 | 균열/누수흔적/백태 | 0.2 | 1.0 | 1 | X | 결함부위 누수
3 | 동지하 | 벽체 | 균열/누수흔적/백태 | 0.2 | 1.0 | 1 | X | 결함부위 누수
4 | 동지하 | 기둥 | 콘크리트 박리 | - | - | 1 | X | 콘크리트 피복두께 부족
5 | 동지하 | 벽체 | 경사균열 | 0.1 | 1.0 | 1 | X | 콘크리트 건조수축
6 | 동지하 | 벽체 | 경사균열 | 0.1 | 1.0 | 1 | X | 콘크리트 건조수축
7 | 동지하 | 벽체 | 균열/누수흔적/백태 | 0.2 | 1.0 | 1 | X | 결함부위 누수
8 | 동지하 | 벽체 | 균열/누수흔적/백태 | 0.2 | 1.0 | 1 | X | 결함부위 누수
9 | 동지하 | 벽체 | 수직균열 | 0.1 | 2.0 | 1 | X | 콘크리트 건조수축
10 | 동지하 | 벽체 | 균열/누수흔적/백태 | 0.2 | 1.0 | 1 | X | 결함부위 누수
11 | 동지하 | 슬래브 | 균열/누수흔적/백태 | 0.2 | 1.0 | 1 | X | 결함부위 누수
12 | 동지하 | 벽체 | 경사균열 | 0.2 | 1.0 | 1 | X | 콘크리트 건조수축
13 | 동지하 | 벽체 | 수직균열 | 0.2 | 2.0 | 1 | X | 콘크리트 건조수축
※ 층별, 입면별, 부재별 결함현황은 부록 Ⅱ.외관조사망도 참조
번 호 | 부 위 | 부 재 | 유형 및 형상 | 크기 | 진행 사항 (O,×) | 비 고 (원인추정, 발견시기 추정 등)
폭 (mm) | 길이 (m) | 개소 (EA)
14 | 동지하 | 슬래브 | 균열/누수 | 0.2 | 1.0 | 1 | O | 결함부위 누수
15 | 동지하 | 벽체 | 수직균열 | 0.2 | 1.5 | 1 | X | 콘크리트 건조수축
16 | 동지하 | 벽체 | 경사균열 | 0.2 | 1.5 | 1 | X | 콘크리트 건조수축
17 | 동지하 | 벽체 | 균열/누수흔적/백태 | 0.2 | 1.0 | 1 | X | 결함부위 누수
18 | 동지하 | 벽체 | 경사균열 | 0.1 | 1.5 | 1 | X | 콘크리트 건조수축
19 | 동지하 | 벽체 | 수직균열 | 0.2 | 2.5 | 1 | X | 콘크리트 건조수축
20 | 동지하 | 벽체 | 균열/누수흔적/백태 | 0.2 | 2.5 | 1 | X | 결함부위 누수
21 | 동지하 | 벽체 | 수직균열 | 0.2 | 1.0 | 1 | X | 콘크리트 건조수축
[ 2564동 지하2층 ]
1 | 동지하 | 벽체 | 균열/누수흔적/백태 | 0.2 | 1.0 | 1 | X | 결함부위 누수
2 | 동지하 | 슬래브 | 배관주위 누수 | - | - | 1 | X | 결함부위 누수
3 | 동지하 | 슬래브 | 균열/누수흔적/백태 | 0.2 | 1.5 | 1 | X | 결함부위 누수
4 | 동지하 | 벽체 | 경사균열 | 0.2 | 1.5 | 1 | X | 콘크리트 건조수축
5 | 동지하 | 벽체 | 균열/누수흔적 | 0.2 | 1.5 | 1 | X | 결함부위 누수
6 | 동지하 | 벽체 | 균열/누수흔적/백태 | 0.2 | 1.0 | 1 | X | 결함부위 누수
7 | 동지하 | 벽체 | 균열/누수흔적/백태 | 0.2 | 1.0 | 1 | X | 결함부위 누수
8 | 동지하 | 슬래브 | 균열/누수 | 0.2 | 1.0 | 1 | O | 결함부위 누수
9 | 동지하 | 슬래브 | 균열/누수흔적/백태 | 0.2 | 1.0 | 1 | X | 결함부위 누수
10 | 동지하 | 벽체 | 균열/누수흔적/백태 | 0.2 | 1.5 | 1 | X | 결함부위 누수
11 | 동지하 | 벽체 | 균열/누수흔적/백태 | 0.2 | 1.0 | 1 | X | 결함부위 누수
※ 층별, 입면별, 부재별 결함현황은 부록 Ⅱ.외관조사망도 참조
번 호 | 부 위 | 부 재 | 유형 및 형상 | 크기 | 진행 사항 (O,×) | 비 고 (원인추정, 발견시기 추정 등)
폭 (mm) | 길이 (m) | 개소 (EA)
12 | 동지하 | 슬래브 | 균열/누수흔적/백태 | 0.2 | 1.0 | 1 | X | 결함부위 누수
13 | 동지하 | 벽체 | 경사균열/누수흔적 | 0.2 | 2.0 | 2 | X | 결함부위 누수
14 | 동지하 | 벽체 | 균열/누수흔적/백태 | 0.2 | 1.5 | 1 | X | 결함부위 누수
15 | 동지하 | 슬래브 | 균열/누수 | 0.2 | 1.5 | 1 | O | 결함부위 누수
16 | 동지하 | 벽체 | 균열/누수흔적/백태 | 0.2 | 1.0 | 1 | X | 결함부위 누수
17 | 동지하 | 슬래브 | 균열/누수흔적/백태 | 0.2 | 4.0 | 1 | X | 결함부위 누수
[ 2564동 정면도, 우측면도 ]
1 | 외부 | 벽체 | 층간균열 | - | - | 1 | X | 시공이음 부위
2 | 외부 | 벽체 | 층간균열 | - | - | 1 | X | 시공이음 부위
[ 2564동 배면도, 좌측면도 ]
1 | 외부 | 벽체 | 층간균열 | - | - | 1 | X | 시공이음 부위
2 | 외부 | 벽체 | 층간균열 | - | - | 1 | X | 시공이음 부위

## 2565동
[ 2565동 옥탑 2층 ]
1 | E.V기계실 | 벽체 | 경사균열 | 0.2 | 1.0 | 1 | X | 콘크리트 건조수축
2 | E.V기계실 | 벽체 | 경사균열 | 0.2 | 1.0 | 1 | X | 콘크리트 건조수축
3 | 계단실 | 벽체 | 사춤균열 | 0.2 | 1.0 | 1 | X | 이질부위 건조수축
1 | 계단실 | 벽체 | 경사균열 | 0.2 | 1.0 | 1 | X | 콘크리트 건조수축
4 | 계단실 | 벽체 | 수직균열 | 0.2 | 1.0 | 1 | X | 콘크리트 건조수축
5 | 계단실 | 벽체 | 수평균열 | 0.2 | 2.0 | 1 | X | 콘크리트 건조수축
6 | 계단실 | 벽체 | 수직균열 | 0.2 | 1.5 | 1 | X | 콘크리트 건조수축
※ 층별, 입면별, 부재별 결함현황은 부록 Ⅱ.외관조사망도 참조
번 호 | 부 위 | 부 재 | 유형 및 형상 | 크기 | 진행 사항 (O,×) | 비 고 (원인추정, 발견시기 추정 등)
폭 (mm) | 길이 (m) | 개소 (EA)
7 | 계단실 | 벽체 | 수직균열 | 0.2 | 2.0 | 1 | X | 콘크리트 건조수축
[ 2565동 옥탑/지붕층 ]
1 | 계단실 | 벽체 | 층간균열 | 0.2 | 2.0 | 1 | X | 시공이음 부위
2 | 계단실 | 벽체 | 층간균열 | 0.2 | 2.5 | 1 | X | 시공이음 부위
3 | 전실 | 벽체 | 경사균열 | 0.2 | 5.0 | 1 | X | 콘크리트 건조수축
4 | 전실 | 바닥 | 타일들뜸 | - | - | 1 | X | -
5 | 지붕층외부 | 벽체 | 층간균열 | 0.2 | 2.5 | 1 | X | 시공이음 부위
6 | 지붕층외부 | 벽체 | 층간균열 | 0.2 | 2.0 | 1 | X | 시공이음 부위
7 | 계단실 | 벽체 | 층간균열 | 0.2 | 2.5 | 1 | X | 시공이음 부위
8 | 계단실 | 벽체 | 층간균열 | 0.2 | 0.5 | 1 | X | 시공이음 부위
9 | 계단실 | 벽체 | 층간균열 | 0.2 | 2.5 | 1 | X | 시공이음 부위
7 | 계단실 | 벽체 | 경사균열 | 0.2 | 3.0 | 1 | X | 콘크리트 건조수축
[ 2565동 27층 ]
1 | 계단실 | 벽체 | 층간균열 | 0.2 | 2.5 | 1 | X | 시공이음 부위
2 | 계단실 | 벽체 | 층간균열 | 0.2 | 0.5 | 1 | X | 시공이음 부위
3 | 계단실 | 벽체 | 층간균열 | 0.2 | 2.5 | 1 | X | 시공이음 부위
1 | 전실 | 벽체 | 경사균열 | 0.1 | 0.5 | 1 | X | 콘크리트 건조수축
4 | 복도 | 벽체 | 경사균열 | 0.2 | 0.5 | 1 | X | 콘크리트 건조수축
5 | 계단실 | 벽체 | 층간균열 | 0.2 | 2.5 | 1 | X | 시공이음 부위
6 | 계단실 | 벽체 | 층간균열 | 0.2 | 0.5 | 1 | X | 시공이음 부위
※ 층별, 입면별, 부재별 결함현황은 부록 Ⅱ.외관조사망도 참조
번 호 | 부 위 | 부 재 | 유형 및 형상 | 크기 | 진행 사항 (O,×) | 비 고 (원인추정, 발견시기 추정 등)
폭 (mm) | 길이 (m) | 개소 (EA)
7 | 계단실 | 벽체 | 층간균열 | 0.1 | 2.0 | 1 | X | 시공이음 부위
8 | 복도 | 벽체 | 사춤균열 | 0.2 | 0.5 | 1 | X | 이질부위 건조수축
9 | 복도 | 벽체 | 경사균열 | 0.2 | 0.5 | 1 | X | 콘크리트 건조수축
[ 2565동 26층 ]
1 | 계단실 | 벽체 | 층간균열 | 0.2 | 2.0 | 1 | X | 시공이음 부위
2 | 계단실 | 벽체 | 층간균열 | 0.2 | 0.5 | 1 | X | 시공이음 부위
3 | 계단실 | 벽체 | 층간균열 | 0.2 | 2.5 | 1 | X | 시공이음 부위
4 | 복도 | 벽체 | 경사균열 | 0.1 | 0.5 | 1 | X | 콘크리트 건조수축
5 | 계단실 | 벽체 | 층간균열 | 0.1 | 2.0 | 1 | X | 시공이음 부위
6 | 계단실 | 벽체 | 층간균열 | 0.1 | 1.5 | 1 | X | 시공이음 부위
7 | 계단실 | 벽체 | 층간균열 | 0.1 | 0.5 | 1 | X | 시공이음 부위
8 | 계단실 | 슬래브 | 균열 | 0.1 | 1.0 | 1 | X | 콘크리트 건조수축
9 | 복도 | 벽체 | 사춤균열 | 0.2 | 1.0 | 1 | X | 이질부위 건조수축
10 | 복도 | 벽체 | 경사균열 | 0.2 | 0.5 | 1 | X | 콘크리트 건조수축
[ 2565동 25층 ]
1 | 계단실 | 벽체 | 층간균열 | 0.1 | 2.5 | 1 | X | 시공이음 부위
2 | 계단실 | 벽체 | 층간균열 | 0.2 | 0.5 | 1 | X | 시공이음 부위
3 | 계단실 | 벽체 | 층간균열 | 0.1 | 2.5 | 1 | X | 시공이음 부위
4 | 계단실 | 벽체 | 층간균열 | 0.1 | 2.0 | 1 | X | 시공이음 부위
5 | 계단실 | 벽체 | 층간균열 | 0.1 | 1.5 | 1 | X | 시공이음 부위
※ 층별, 입면별, 부재별 결함현황은 부록 Ⅱ.외관조사망도 참조
번 호 | 부 위 | 부 재 | 유형 및 형상 | 크기 | 진행 사항 (O,×) | 비 고 (원인추정, 발견시기 추정 등)
폭 (mm) | 길이 (m) | 개소 (EA)
6 | 계단실 | 벽체 | 경사균열 | 0.2 | 0.5 | 1 | X | 콘크리트 건조수축
[ 2565동 24층 ]
1 | 계단실 | 벽체 | 층간균열 | 0.1 | 2.5 | 1 | X | 시공이음 부위
2 | 계단실 | 벽체 | 층간균열 | 0.1 | 2.5 | 1 | X | 시공이음 부위
1 | 계단실 | 벽체 | 경사균열 | 0.2 | 1.0 | 1 | X | 콘크리트 건조수축
3 | 계단실 | 벽체 | 경사균열 | 0.1 | 0.5 | 1 | X | 콘크리트 건조수축
4 | 계단실 | 벽체 | 층간균열 | 0.1 | 2.0 | 1 | X | 시공이음 부위
5 | 계단실 | 슬래브 | 균열 | 0.1 | 1.0 | 1 | X | 콘크리트 건조수축
[ 2565동 23층 ]
1 | 계단실 | 벽체 | 층간균열 | 0.1 | 2.5 | 1 | X | 시공이음 부위
2 | 계단실 | 벽체 | 층간균열 | 0.1 | 2.5 | 1 | X | 시공이음 부위
3 | 계단실 | 슬래브 | 균열 | 0.2 | 1.0 | 1 | X | 콘크리트 건조수축
4 | 계단실 | 벽체 | 층간균열 | 0.1 | 2.0 | 1 | X | 시공이음 부위
[ 2565동 22층 ]
1 | 계단실 | 벽체 | 층간균열 | 0.1 | 0.5 | 1 | X | 시공이음 부위
2 | 복도 | 벽체 | 사춤균열 | 0.2 | 0.5 | 1 | X | 이질부위 건조수축
3 | 계단실 | 벽체 | 층간균열 | 0.1 | 1.5 | 1 | X | 시공이음 부위
4 | 복도 | 벽체 | 경사균열 | 0.2 | 0.5 | 1 | X | 콘크리트 건조수축
[ 2565동 21층 ]
1 | 복도 | 벽체 | 콘크리트 박리 | - | - | 1 | X | 콘크리트 피복두께 부족
※ 층별, 입면별, 부재별 결함현황은 부록 Ⅱ.외관조사망도 참조
번 호 | 부 위 | 부 재 | 유형 및 형상 | 크기 | 진행 사항 (O,×) | 비 고 (원인추정, 발견시기 추정 등)
폭 (mm) | 길이 (m) | 개소 (EA)
2 | 복도 | 벽체 | 사춤균열 | 0.2 | 0.5 | 1 | X | 이질부위 건조수축
[ 2565동 20층 ]
1 | 계단실 | 슬래브 | 균열 | 0.1 | 1.0 | 1 | X | 콘크리트 건조수축
2 | 계단실 | 벽체 | 층간균열 | 0.1 | 0.5 | 1 | X | 시공이음 부위
3 | 계단실 | 슬래브 | 균열 | 0.1 | 1.0 | 1 | X | 콘크리트 건조수축
[ 2565동 18층 ]
1 | 복도 | 벽체 | 경사균열 | 0.2 | 0.5 | 1 | X | 콘크리트 건조수축
2 | 계단실 | 슬래브 | 균열 | 0.1 | 1.0 | 1 | X | 콘크리트 건조수축
[ 2565동 17층 ]
1 | 계단실 | 슬래브 | 균열 | 0.1 | 1.0 | 1 | X | 콘크리트 건조수축
2 | 복도 | 벽체 | 경사균열 | 0.2 | 0.5 | 1 | X | 콘크리트 건조수축
3 | 계단실 | 벽체 | 균열 | 0.1 | 1.0 | 1 | X | 콘크리트 건조수축
4 | 계단실 | 벽체 | 층간균열 | 0.1 | 0.5 | 1 | X | 시공이음 부위
[ 2565동 16층 ]
1 | 계단실 | 벽체 | 균열 | 0.2 | 0.5 | 1 | X | 콘크리트 건조수축
2 | 계단실 | 슬래브 | 균열 | 0.1 | 1.0 | 1 | X | 콘크리트 건조수축
3 | 복도 | 벽체 | 사춤균열 | 0.2 | 1.0 | 1 | X | 이질부위 건조수축
[ 2565동 15층 ]
1 | 계단실 | 벽체 | 층간균열 | 0.1 | 0.5 | 1 | X | 시공이음 부위
2 | 계단실 | 슬래브 | 균열 | 0.1 | 1.0 | 1 | X | 콘크리트 건조수축
※ 층별, 입면별, 부재별 결함현황은 부록 Ⅱ.외관조사망도 참조
번 호 | 부 위 | 부 재 | 유형 및 형상 | 크기 | 진행 사항 (O,×) | 비 고 (원인추정, 발견시기 추정 등)
폭 (mm) | 길이 (m) | 개소 (EA)
3 | 계단실 | 벽체 | 수직균열 | 0.2 | 0.5 | 1 | X | 콘크리트 건조수축
4 | 계단실 | 슬래브 | 균열 | 0.1 | 1.0 | 1 | X | 콘크리트 건조수축
[ 2565동 14층 ]
1 | 계단실 | 벽체 | 수평균열 | 0.1 | 1.0 | 1 | X | 콘크리트 건조수축
[ 2565동 12층 ]
1 | 계단실 | 슬래브 | 균열 | 0.1 | 0.5 | 1 | X | 콘크리트 건조수축
2 | 복도 | 벽체 | 사춤균열 | 0.1 | 1.0 | 1 | X | 이질부위 건조수축
3 | 계단실 | 벽체 | 콘크리트 박리 | - | - | 1 | X | 콘크리트 피복두께 부족
[ 2565동 11층 ]
1 | 계단실 | 벽체 | 층간균열 | 0.1 | 0.5 | 1 | X | 시공이음 부위
2 | 계단실 | 벽체 | 층간균열 | 0.1 | 1.0 | 1 | X | 시공이음 부위
[ 2565동 9층 ]
1 | 계단실 | 슬래브 | 균열 | 0.1 | 0.5 | 1 | X | 콘크리트 건조수축
[ 2565동 8층 ]
1 | 계단실 | 벽체 | 층간균열 | 0.1 | 0.5 | 1 | X | 시공이음 부위
2 | 계단실 | 슬래브 | 균열 | 0.1 | 1.0 | 1 | X | 콘크리트 건조수축
[ 2565동 7층 ]
1 | 계단실 | 벽체 | 층간균열 | 0.1 | 1.0 | 1 | X | 시공이음 부위
2 | 계단실 | 벽체 | 층간균열 | 0.1 | 0.5 | 1 | X | 시공이음 부위
※ 층별, 입면별, 부재별 결함현황은 부록 Ⅱ.외관조사망도 참조
번 호 | 부 위 | 부 재 | 유형 및 형상 | 크기 | 진행 사항 (O,×) | 비 고 (원인추정, 발견시기 추정 등)
폭 (mm) | 길이 (m) | 개소 (EA)
[ 2565동 6층 ]
1 | 계단실 | 벽체 | 층간균열 | 0.1 | 0.5 | 1 | X | 시공이음 부위
2 | 복도 | 벽체 | 사춤균열 | 0.2 | 1.0 | 1 | X | 이질부위 건조수축
[ 2565동 5층 ]
1 | 계단실 | 벽체 | 층간균열 | 0.1 | 2.0 | 1 | X | 시공이음 부위
[ 2565동 4층 ]
1 | 계단실 | 벽체 | 층간균열 | 0.1 | 0.5 | 1 | X | 시공이음 부위
2 | 계단실 | 벽체 | 균열 | 0.1 | 0.5 | 1 | X | 콘크리트 건조수축
[ 2565동 지하1층 ]
1 | 계단실 | 벽체 | 수직균열 | 0.2 | 1.5 | 1 | X | 콘크리트 건조수축
2 | 동지하 | 슬래브 | 균열/누수흔적 | 0.2 | 1.0 | 1 | X | 결함부위 누수
3 | 동지하 | 벽체 | 철근노출 | - | - | 1 | X | 콘크리트 피복두께 부족
4 | 동지하 | 기둥 | 철근노출 | - | - | 1 | X | 콘크리트 피복두께 부족
5 | 동지하 | 벽체 | 경사균열 | 0.2 | 2.0 | 1 | X | 콘크리트 건조수축
6 | 동지하 | 벽체 | 경사균열 | 0.2 | 1.0 | 1 | X | 콘크리트 건조수축
7 | 동지하 | 벽체 | 수직균열 | 0.2 | 1.0 | 1 | X | 콘크리트 건조수축
8 | 동지하 | 슬래브 | 결로 | - | - | 1 | X | 온도 차이에 의한 수분 응결
9 | 동지하 | 벽체 | 균열 | 0.2 | 1.0 | 1 | X | 콘크리트 건조수축
10 | 동지하 | 슬래브 | 균열/누수흔적 | 0.2 | 1.0 | 1 | X | 결함부위 누수
11 | 동지하 | 벽체 | 균열/누수흔적/백태 | 0.2 | 1.0 | 1 | X | 결함부위 누수
※ 층별, 입면별, 부재별 결함현황은 부록 Ⅱ.외관조사망도 참조
번 호 | 부 위 | 부 재 | 유형 및 형상 | 크기 | 진행 사항 (O,×) | 비 고 (원인추정, 발견시기 추정 등)
폭 (mm) | 길이 (m) | 개소 (EA)
12 | 동지하 | 벽체 | 경사균열 | 0.2 | 2.0 | 1 | X | 콘크리트 건조수축
13 | 동지하 | 슬래브 | 균열/누수흔적 | 0.2 | 1.0 | 1 | X | 결함부위 누수
14 | 동지하 | 벽체 | 균열/누수흔적/백태 | 0.2 | 1.5 | 1 | X | 결함부위 누수
15 | 동지하 | 슬래브 | 배관주위 누수 | - | - | 1 | X | 결함부위 누수
16 | 동지하 | 벽체 | 수직균열 | 0.1 | 0.5 | 1 | X | 콘크리트 건조수축
17 | 동지하 | 벽체 | 경사균열 | 0.2 | 1.5 | 1 | X | 콘크리트 건조수축
18 | 계단실 | 벽체 | 수직균열 | 0.2 | 1.5 | 1 | X | 콘크리트 건조수축
19 | 동지하 | 벽체 | 수직균열 | 0.2 | 2.0 | 1 | X | 콘크리트 건조수축
20 | 동지하 | 벽체 | 수직균열 | 0.2 | 2.0 | 2 | X | 콘크리트 건조수축
21 | 동지하 | 벽체 | 경사균열 | 0.2 | 1.5 | 1 | X | 콘크리트 건조수축
22 | 계단실 | 벽체 | 수직균열 | 0.2 | 1.0 | 1 | X | 콘크리트 건조수축
[ 2565동 지하2층 ]
1 | 계단실 | 벽체 | 수직균열 | 0.2 | 2.0 | 1 | X | 콘크리트 건조수축
2 | 동지하 | 벽체 | 균열/누수흔적/백태 | 0.2 | 1.0 | 1 | X | 결함부위 누수
3 | 동지하 | 벽체 | 균열/누수흔적/백태 | 0.2 | 0.5 | 1 | X | 결함부위 누수
4 | 동지하 | 벽체 | 경사균열 | 0.1 | 0.5 | 1 | X | 콘크리트 건조수축
5 | 동지하 | 슬래브 | 균열/누수흔적/백태 | 0.2 | 5.0 | 1 | X | 결함부위 누수
6 | 동지하 | 벽체 | 균열 | 0.2 | 1.0 | 1 | X | 콘크리트 건조수축
7 | 동지하 | 벽체 | 균열/누수흔적/백태 | 0.2 | 1.0 | 1 | X | 결함부위 누수
8 | 동지하 | 슬래브 | 균열/누수흔적/백태 | 0.2 | 1.0 | 1 | X | 결함부위 누수
※ 층별, 입면별, 부재별 결함현황은 부록 Ⅱ.외관조사망도 참조
번 호 | 부 위 | 부 재 | 유형 및 형상 | 크기 | 진행 사항 (O,×) | 비 고 (원인추정, 발견시기 추정 등)
폭 (mm) | 길이 (m) | 개소 (EA)
9 | 동지하 | 벽체 | 경사균열 | 0.2 | 1.0 | 1 | X | 콘크리트 건조수축
10 | 동지하 | 슬래브 | 균열/누수흔적 | 0.2 | 1.5 | 1 | X | 결함부위 누수
11 | 동지하 | 벽체 | 수직균열 | 0.2 | 3.0 | 1 | X | 콘크리트 건조수축
12 | 동지하 | 벽체 | 경사균열 | 0.2 | 1.5 | 1 | X | 콘크리트 건조수축
13 | 동지하 | 벽체 | 경사균열 | 0.2 | 2.0 | 1 | X | 콘크리트 건조수축
14 | 동지하 | 벽체 | 수직균열 | 0.2 | 2.5 | 1 | X | 콘크리트 건조수축
15 | 동지하 | 벽체 | 수직균열 | 0.2 | 2.0 | 1 | X | 콘크리트 건조수축
16 | 동지하 | 벽체 | 수직균열 | 0.1 | 2.0 | 1 | X | 콘크리트 건조수축
17 | 동지하 | 벽체 | 수직균열 | 0.2 | 2.5 | 2 | X | 콘크리트 건조수축
18 | 동지하 | 벽체 | 경사균열 | 0.1 | 1.5 | 3 | X | 콘크리트 건조수축
[ 2565동 정면도, 우측면도 ]
1 | 외부 | 벽체 | 층간균열 | - | - | 1 | X | 시공이음 부위
2 | 외부 | 벽체 | 층간균열 | - | - | 1 | X | 시공이음 부위
[ 2565동 배면도, 좌측면도 ]
1 | 외부 | 벽체 | 층간균열 | - | - | 1 | X | 시공이음 부위
2 | 외부 | 벽체 | 층간균열 | - | - | 1 | X | 시공이음 부위

## 2566동
[ 2566동 옥탑/지붕층 ]
1 | 계단실 | 벽체 | 경사균열 | 0.2 | 0.5 | 1 | X | 콘크리트 건조수축
2 | 계단실 | 벽체 | 경사균열 | 0.2 | 1.0 | 1 | X | 콘크리트 건조수축
3 | 계단실 | 슬래브 | 균열 | 0.2 | 2.0 | 2 | X | 콘크리트 건조수축
※ 층별, 입면별, 부재별 결함현황은 부록 Ⅱ.외관조사망도 참조
번 호 | 부 위 | 부 재 | 유형 및 형상 | 크기 | 진행 사항 (O,×) | 비 고 (원인추정, 발견시기 추정 등)
폭 (mm) | 길이 (m) | 개소 (EA)
4 | 계단실 | 벽체 | 층간균열 | 0.1 | 1.5 | 1 | X | 시공이음 부위
5 | 계단실 | 벽체 | 층간균열 | 0.1 | 0.5 | 2 | X | 시공이음 부위
6 | 계단실 | 벽체 | 층간균열 | 0.1 | 1.0 | 1 | X | 시공이음 부위
7 | 전실 | 바닥 | 마감재 박리 | 0.1 | 3.0 | 1 | X | 마감표면 건조수축
9 | 지붕층외부 | 벽체 | 수직균열 | 0.2 | 1.0 | 1 | X | 콘크리트 건조수축
8 | 지붕층외부 | 벽체 | 수평균열 | 0.2 | 1.0 | 1 | X | 콘크리트 건조수축
12 | 지붕층외부 | 벽체 | 층간균열 | 0.2 | 0.5 | 1 | X | 시공이음 부위
11 | 지붕층외부 | 벽체 | 층간균열 | 0.2 | 2.0 | 1 | X | 시공이음 부위
10 | 지붕층외부 | 벽체 | 층간균열 | 0.2 | 2.5 | 1 | X | 시공이음 부위
[ 2566동 20층 ]
1 | 계단실 | 벽체 | 층간균열 | 0.2 | 1.5 | 1 | X | 시공이음 부위
2 | 계단실 | 벽체 | 층간균열 | 0.2 | 0.5 | 2 | X | 시공이음 부위
3 | 계단실 | 벽체 | 층간균열 | 0.2 | 2.5 | 1 | X | 시공이음 부위
4 | 복도 | 벽체 | 마감재 박리 | - | - | 1 | X | 마감표면 건조수축
[ 2566동 19층 ]
1 | 계단실 | 벽체 | 층간균열 | 0.2 | 2.0 | 1 | X | 시공이음 부위
2 | 계단실 | 벽체 | 층간균열 | 0.1 | 0.5 | 2 | X | 시공이음 부위
3 | 계단실 | 벽체 | 수직균열 | 0.2 | 2.5 | 1 | X | 콘크리트 건조수축
3 | 계단실 | 벽체 | 층간균열 | 0.1 | 1.5 | 1 | X | 시공이음 부위
4 | 계단실 | 슬래브 | 마감재 오염 | 0.1 | 1.0 | 1 | X | 결함부위 누수
※ 층별, 입면별, 부재별 결함현황은 부록 Ⅱ.외관조사망도 참조
번 호 | 부 위 | 부 재 | 유형 및 형상 | 크기 | 진행 사항 (O,×) | 비 고 (원인추정, 발견시기 추정 등)
폭 (mm) | 길이 (m) | 개소 (EA)
[ 2566동 18층 ]
1 | 계단실 | 벽체 | 층간균열 | 0.1 | 2.0 | 1 | X | 시공이음 부위
2 | 계단실 | 벽체 | 층간균열 | 0.1 | 0.5 | 2 | X | 시공이음 부위
3 | 계단실 | 벽체 | 층간균열 | 0.1 | 2.0 | 1 | X | 시공이음 부위
4 | 계단실 | 슬래브 | 균열 | 0.1 | 1.0 | 1 | X | 콘크리트 건조수축
[ 2566동 17층 ]
1 | 계단실 | 벽체 | 층간균열 | 0.1 | 2.0 | 1 | X | 시공이음 부위
2 | 계단실 | 벽체 | 층간균열 | 0.1 | 0.5 | 2 | X | 시공이음 부위
3 | 계단실 | 벽체 | 층간균열 | 0.1 | 1.5 | 1 | X | 시공이음 부위
4 | 계단실 | 슬래브 | 균열 | 0.1 | 1.0 | 1 | X | 콘크리트 건조수축
[ 2566동 16층 ]
1 | 계단실 | 벽체 | 층간균열 | 0.1 | 1.5 | 1 | X | 시공이음 부위
2 | 계단실 | 벽체 | 층간균열 | 0.2 | 2.0 | 1 | X | 시공이음 부위
3 | 전실 | 벽체 | 마감재 박리 | - | - | 1 | X | 마감표면 건조수축
8 | 계단실 | 벽체 | 층간균열 | 0.1 | 1.5 | 1 | X | 시공이음 부위
9 | 계단실 | 벽체 | 층간균열 | 0.1 | 0.5 | 2 | X | 시공이음 부위
10 | 계단실 | 벽체 | 층간균열 | 0.1 | 1.5 | 1 | X | 시공이음 부위
11 | 계단실 | 슬래브 | 균열 | 0.1 | 1.0 | 1 | X | 콘크리트 건조수축
4 | 지붕층외부 | 벽체 | 망상균열 | 0.1 | 1.0 | 1 | X | 마감표면 건조수축
5 | 지붕층외부 | 벽체 | 수평균열 | 0.1 | 1.0 | 1 | X | 콘크리트 건조수축
※ 층별, 입면별, 부재별 결함현황은 부록 Ⅱ.외관조사망도 참조
번 호 | 부 위 | 부 재 | 유형 및 형상 | 크기 | 진행 사항 (O,×) | 비 고 (원인추정, 발견시기 추정 등)
폭 (mm) | 길이 (m) | 개소 (EA)
7 | 지붕층외부 | 벽체 | 층간균열 | 0.2 | 0.5 | 1 | X | 시공이음 부위
6 | 지붕층외부 | 벽체 | 층간균열 | 0.2 | 2.0 | 1 | X | 시공이음 부위
[ 2566동 15층 ]
1 | 계단실 | 벽체 | 층간균열 | 0.1 | 2.0 | 1 | X | 시공이음 부위
2 | 계단실 | 벽체 | 층간균열 | 0.2 | 2.0 | 1 | X | 시공이음 부위
3 | 복도 | 벽체 | 수평균열 | 0.1 | 1.0 | 1 | X | 콘크리트 건조수축
4 | 계단실 | 벽체 | 층간균열 | 0.1 | 4.0 | 1 | X | 시공이음 부위
5 | 계단실 | 벽체 | 층간균열 | 0.1 | 1.0 | 1 | X | 시공이음 부위
6 | 계단실 | 슬래브 | 균열 | 0.1 | 1.0 | 1 | X | 콘크리트 건조수축
7 | 계단실 | 벽체 | 수직균열 | 0.2 | 1.5 | 1 | X | 콘크리트 건조수축
[ 2566동 14층 ]
1 | 계단실 | 벽체 | 층간균열 | 0.1 | 1.0 | 1 | X | 시공이음 부위
2 | 계단실 | 벽체 | 층간균열 | 0.1 | 1.5 | 1 | X | 시공이음 부위
3 | 계단실 | 슬래브 | 균열 | 0.1 | 1.0 | 1 | X | 콘크리트 건조수축
4 | 계단실 | 벽체 | 층간균열 | 0.1 | 1.0 | 1 | X | 시공이음 부위
5 | 계단실 | 벽체 | 층간균열 | 0.1 | 0.5 | 1 | X | 시공이음 부위
6 | 계단실 | 벽체 | 수직균열 | 0.1 | 1.0 | 1 | X | 콘크리트 건조수축
7 | 계단실 | 슬래브 | 균열 | 0.1 | 1.0 | 1 | X | 콘크리트 건조수축
[ 2566동 13층 ]
1 | 계단실 | 벽체 | 층간균열 | 0.1 | 1.0 | 1 | X | 시공이음 부위
※ 층별, 입면별, 부재별 결함현황은 부록 Ⅱ.외관조사망도 참조
번 호 | 부 위 | 부 재 | 유형 및 형상 | 크기 | 진행 사항 (O,×) | 비 고 (원인추정, 발견시기 추정 등)
폭 (mm) | 길이 (m) | 개소 (EA)
2 | 계단실 | 벽체 | 층간균열 | 0.1 | 1.0 | 1 | X | 시공이음 부위
3 | 계단실 | 슬래브 | 균열 | 0.1 | 1.0 | 1 | X | 콘크리트 건조수축
4 | 계단실 | 벽체 | 층간균열 | 0.1 | 0.5 | 1 | X | 시공이음 부위
5 | 계단실 | 슬래브 | 균열 | 0.1 | 1.0 | 1 | X | 콘크리트 건조수축
[ 2566동 12층 ]
1 | 계단실 | 벽체 | 층간균열 | 0.1 | 0.5 | 1 | X | 시공이음 부위
2 | 계단실 | 벽체 | 층간균열 | 0.1 | 1.5 | 1 | X | 시공이음 부위
3 | 계단실 | 슬래브 | 균열 | 0.1 | 1.0 | 1 | X | 콘크리트 건조수축
4 | 계단실 | 벽체 | 층간균열 | 0.1 | 1.0 | 1 | X | 시공이음 부위
5 | 계단실 | 슬래브 | 균열 | 0.1 | 1.0 | 1 | X | 콘크리트 건조수축
6 | 계단실 | 벽체 | 마감재 박리 | - | - | 1 | X | 마감표면 건조수축
[ 2566동 11층 ]
1 | 계단실 | 슬래브 | 균열 | 0.1 | 1.0 | 1 | X | 콘크리트 건조수축
2 | 계단실 | 슬래브 | 균열 | 0.1 | 1.0 | 1 | X | 콘크리트 건조수축
[ 2566동 10층 ]
1 | 계단실 | 벽체 | 층간균열 | 0.1 | 1.0 | 1 | X | 시공이음 부위
2 | 계단실 | 슬래브 | 균열 | 0.1 | 1.0 | 1 | X | 콘크리트 건조수축
3 | 복도 | 벽체 | 수직균열 | 0.1 | 0.5 | 1 | X | 콘크리트 건조수축
4 | 복도 | 슬래브 | 균열 | 0.1 | 1.0 | 1 | X | 콘크리트 건조수축
※ 층별, 입면별, 부재별 결함현황은 부록 Ⅱ.외관조사망도 참조
번 호 | 부 위 | 부 재 | 유형 및 형상 | 크기 | 진행 사항 (O,×) | 비 고 (원인추정, 발견시기 추정 등)
폭 (mm) | 길이 (m) | 개소 (EA)
[ 2566동 9층 ]
1 | 계단실 | 슬래브 | 균열 | 0.1 | 1.0 | 1 | X | 콘크리트 건조수축
2 | 복도 | 벽체 | 수직균열 | 0.1 | 0.5 | 1 | X | 콘크리트 건조수축
3 | 복도 | 슬래브 | 균열 | 0.1 | 1.0 | 1 | X | 콘크리트 건조수축
[ 2566동 8층 ]
1 | 계단실 | 슬래브 | 균열 | 0.1 | 1.0 | 1 | X | 콘크리트 건조수축
2 | 계단실 | 벽체 | 마감재 박리 | - | - | 1 | X | 마감표면 건조수축
[ 2566동 7층 ]
1 | 계단실 | 벽체 | 층간균열 | 0.1 | 1.0 | 1 | X | 시공이음 부위
2 | 계단실 | 슬래브 | 균열 | 0.1 | 1.0 | 1 | X | 콘크리트 건조수축
3 | 복도 | 벽체 | 수평균열 | 0.1 | 1.0 | 1 | X | 콘크리트 건조수축
[ 2566동 6층 ]
1 | 계단실 | 슬래브 | 균열 | 0.1 | 1.0 | 1 | X | 콘크리트 건조수축
2 | 복도 | 벽체 | 수평균열 | 0.1 | 0.5 | 1 | X | 콘크리트 건조수축
[ 2566동 5층 ]
1 | 계단실 | 벽체 | 층간균열 | 0.1 | 0.5 | 1 | X | 시공이음 부위
2 | 계단실 | 슬래브 | 균열 | 0.1 | 1.0 | 1 | X | 콘크리트 건조수축
3 | 계단실 | 벽체 | 층간균열 | 0.1 | 0.5 | 2 | X | 시공이음 부위
4 | 계단실 | 벽체 | 층간균열 | 0.1 | 0.5 | 1 | X | 시공이음 부위
5 | 계단실 | 슬래브 | 균열 | 0.1 | 1.0 | 1 | X | 콘크리트 건조수축
※ 층별, 입면별, 부재별 결함현황은 부록 Ⅱ.외관조사망도 참조
번 호 | 부 위 | 부 재 | 유형 및 형상 | 크기 | 진행 사항 (O,×) | 비 고 (원인추정, 발견시기 추정 등)
폭 (mm) | 길이 (m) | 개소 (EA)
[ 2566동 4층 ]
1 | 계단실 | 벽체 | 층간균열 | 0.1 | 1.0 | 1 | X | 시공이음 부위
2 | 계단실 | 슬래브 | 균열 | 0.1 | 1.0 | 1 | X | 콘크리트 건조수축
3 | 계단실 | 슬래브 | 균열 | 0.1 | 0.5 | 1 | X | 콘크리트 건조수축
[ 2566동 3층 ]
1 | 계단실 | 슬래브 | 균열 | 0.1 | 1.0 | 1 | X | 콘크리트 건조수축
2 | 계단실 | 벽체 | 층간균열 | 0.2 | 1.0 | 1 | X | 시공이음 부위
3 | 복도 | 벽체 | 수평균열 | 0.1 | 0.5 | 1 | X | 콘크리트 건조수축
[ 2566동 2층 ]
1 | 계단실 | 벽체 | 층간균열 | 0.1 | 0.5 | 1 | X | 시공이음 부위
2 | 계단실 | 벽체 | 층간균열 | 0.1 | 1.0 | 1 | X | 시공이음 부위
3 | 계단실 | 슬래브 | 균열 | 0.1 | 1.0 | 1 | X | 콘크리트 건조수축
4 | 계단실 | 벽체 | 층간균열 | 0.1 | 0.5 | 1 | X | 시공이음 부위
5 | 계단실 | 벽체 | 층간균열 | 0.1 | 0.5 | 1 | X | 시공이음 부위
6 | 계단실 | 슬래브 | 균열 | 0.1 | 0.5 | 1 | X | 콘크리트 건조수축
7 | 복도 | 벽체 | 수직균열 | 0.2 | 1.0 | 1 | X | 콘크리트 건조수축
8 | 계단실 | 벽체 | 마감재 박리 | - | - | 1 | X | 마감표면 건조수축
[ 2566동 지하2층 ]
1 | 동지하 | 벽체 | 수평균열 | 0.1 | 0.5 | 1 | X | 콘크리트 건조수축
1 | 동지하 | 벽체 | 경사균열 | 0.1 | 1.0 | 1 | X | 콘크리트 건조수축
※ 층별, 입면별, 부재별 결함현황은 부록 Ⅱ.외관조사망도 참조
번 호 | 부 위 | 부 재 | 유형 및 형상 | 크기 | 진행 사항 (O,×) | 비 고 (원인추정, 발견시기 추정 등)
폭 (mm) | 길이 (m) | 개소 (EA)
2 | 동지하 | 슬래브 | 배관주위 누수 | - | - | 1 | X | 결함부위 누수
3 | 동지하 | 벽체 | 수평균열 | 0.2 | 0.5 | 1 | X | 콘크리트 건조수축
4 | 동지하 | 벽체 | 수직균열 | 0.2 | 1.0 | 1 | X | 콘크리트 건조수축
5 | 동지하 | 벽체 | 수직균열/누수흔적 | 0.2 | 1.0 | 1 | X | 결함부위 누수
6 | 동지하 | 벽체 | 수직균열 | 0.2 | 2.5 | 1 | X | 콘크리트 건조수축
7 | 동지하 | 벽체 | 경사균열 | 0.2 | 1.5 | 1 | X | 콘크리트 건조수축
8 | 동지하 | 슬래브 | 배관주위 누수 | - | - | 1 | X | 결함부위 누수
9 | 동지하 | 벽체 | 경사균열 | 0.2 | 2.0 | 1 | X | 콘크리트 건조수축
10 | 동지하 | 벽체 | 콘크리트 박리 | - | - | 1 | X | 콘크리트 피복두께 부족
11 | 동지하 | 벽체 | 수평균열 | 0.2 | 1.5 | 1 | X | 콘크리트 건조수축
12 | 동지하 | 슬래브 | 배관주위 누수 | - | - | 1 | X | 결함부위 누수
13 | 동지하 | 벽체 | 경사균열/누수흔적/백태 | 0.2 | 0.5 | 1 | X | 결함부위 누수
14 | 계단실 | 벽체 | 수직균열 | 0.3 | 1.5 | 1 | X | 콘크리트 건조수축
14 | 계단실 | 벽체 | 층간균열 | 0.1 | 1.0 | 1 | X | 시공이음 부위
15 | 계단실(중층) | 벽체 | 수직균열 | 0.2 | 1.0 | 1 | X | 콘크리트 건조수축
16 | 동지하 | 벽체 | 수직균열 | 0.1 | 1.0 | 1 | X | 콘크리트 건조수축
17 | 동지하 | 벽체 | 수평균열 | 0.2 | 1.0 | 1 | X | 콘크리트 건조수축
[ 2566동 정면도, 우측면도 ]
1 | 외부 | 벽체 | 수평균열 | - | - | 1 | X | 콘크리트 건조수축
2 | 외부 | 벽체 | 층간균열 | - | - | 1 | X | 시공이음 부위
※ 층별, 입면별, 부재별 결함현황은 부록 Ⅱ.외관조사망도 참조
번 호 | 부 위 | 부 재 | 유형 및 형상 | 크기 | 진행 사항 (O,×) | 비 고 (원인추정, 발견시기 추정 등)
폭 (mm) | 길이 (m) | 개소 (EA)
[ 2566동 배면도, 좌측면도 ]
1 | 외부 | 벽체 | 층간균열 | - | - | 1 | X | 시공이음 부위
2 | 외부 | 벽체 | 층간균열 | - | - | 1 | X | 시공이음 부위
[ 주차장 지하1층 ]
1 | 지하주차장 | 기둥 | 수평균열 | 0.1 | 0.5 | 3 | X | 콘크리트 건조수축
2 | 지하주차장 | 벽체 | 수평균열 | 0.1 | 1.0 | 1 | X | 콘크리트 건조수축
3 | 지하주차장 | 벽체 | 수평균열 | 0.1 | 0.5 | 1 | X | 콘크리트 건조수축
4 | 지하주차장 | 벽체 | 경사균열 | 0.1 | 1.0 | 14 | X | 콘크리트 건조수축
5 | 지하주차장 | 벽체 | 경사균열 | 0.1 | 1.0 | 13 | X | 콘크리트 건조수축
6 | 지하주차장 | 벽체 | 수직균열 | 0.3 | 2.0 | 1 | X | 콘크리트 건조수축
7 | 지하주차장 | 벽체 | 수평균열 | 0.2 | 2.5 | 1 | X | 콘크리트 건조수축
8 | 지하주차장 | 벽체 | 수직균열 | 0.2 | 2.5 | 1 | X | 콘크리트 건조수축
9 | 지하주차장 | 벽체 | 수직균열 | 0.2 | 1.5 | 1 | X | 콘크리트 건조수축
10 | 지하주차장 | 벽체 | 경사균열 | 0.2 | 2.0 | 3 | X | 콘크리트 건조수축
11 | 지하주차장 | 벽체 | 경사균열 | 0.2 | 1.5 | 3 | X | 콘크리트 건조수축
12 | 지하주차장 | 벽체 | 경사균열 | 0.2 | 1.5 | 3 | X | 콘크리트 건조수축
13 | 지하주차장 | 벽체 | 경사균열 | 0.2 | 1.0 | 12 | X | 콘크리트 건조수축
14 | 지하주차장 | 벽체 | 경사균열 | 0.2 | 1.0 | 10 | X | 콘크리트 건조수축
15 | 지하주차장 | 벽체 | 균열/누수흔적 | 0.2 | 1.0 | 1 | X | 결함부위 누수
16 | 지하주차장 | 벽체 | 경사균열 | 0.3 | 1.0 | 2 | X | 콘크리트 건조수축
※ 층별, 입면별, 부재별 결함현황은 부록 Ⅱ.외관조사망도 참조
번 호 | 부 위 | 부 재 | 유형 및 형상 | 크기 | 진행 사항 (O,×) | 비 고 (원인추정, 발견시기 추정 등)
폭 (mm) | 길이 (m) | 개소 (EA)
17 | 지하주차장 | 기둥 | 마감재 박리 | - | - | 1 | X | 마감표면 건조수축
18 | 지하주차장 | 벽체 | 경사균열/누수흔적 | 0.1 | 1.0 | 1 | X | 결함부위 누수
19 | 지하주차장 | 슬래브 | 균열/누수흔적 | 0.2 | 0.5 | 1 | X | 결함부위 누수
20 | 지하주차장 | 바닥 | 균열및마감재박리 | - | - | 1 | X | 콘크리트 건조수축
[ 주차장 지하2층 ]
1 | 지하주차장 | 바닥 | 균열 | 30.0 | 33 | 1 | X | 콘크리트 건조수축
2 | 주차장 램프 | 벽체 | 경사균열 | 0.2 | 2.5 | 3 | X | 콘크리트 건조수축
3 | 주차장 램프 | 벽체 | 균열/누수흔적 | 0.1 | 1.5 | 2 | X | 결함부위 누수
4 | 지하주차장 | 슬래브 | 균열/누수흔적 | 0.1 | 2.5 | 1 | X | 결함부위 누수
5 | 주차장 램프 | 벽체 | 경사균열 | 0.2 | 2.0 | 6 | X | 콘크리트 건조수축
6 | 주차장 램프 | 벽체 | 경사균열 | 0.2 | 2.0 | 1 | X | 콘크리트 건조수축
7 | 지하주차장 | 슬래브 | 균열/누수흔적 | 0.2 | 2.5 | 1 | X | 결함부위 누수
8 | 지하주차장 | 바닥 | 균열 | 5.0 | 30 | 1 | X | 콘크리트 건조수축
10 | 지하주차장 | 벽체 | 수직균열 | 0.2 | 2.0 | 1 | X | 콘크리트 건조수축
11 | 지하주차장 | 파라펫 | 경사균열 | 0.2 | 1.5 | 2 | X | 콘크리트 건조수축
12 | 지하주차장 | 파라펫 | 경사균열 | 0.2 | 1.5 | 1 | X | 콘크리트 건조수축
13 | 지하주차장 | 파라펫 | 경사균열 | 0.1 | 2.0 | 1 | X | 콘크리트 건조수축
14 | 지하주차장 | 파라펫 | 경사균열 | 0.1 | 2.0 | 1 | X | 콘크리트 건조수축
15 | 지하주차장 | 벽체 | 균열/누수흔적 | 0.1 | 4.0 | 1 | X | 결함부위 누수
16 | 지하주차장 | 파라펫 | 경사균열 | 0.1 | 2.0 | 1 | X | 콘크리트 건조수축
※ 층별, 입면별, 부재별 결함현황은 부록 Ⅱ.외관조사망도 참조
번 호 | 부 위 | 부 재 | 유형 및 형상 | 크기 | 진행 사항 (O,×) | 비 고 (원인추정, 발견시기 추정 등)
폭 (mm) | 길이 (m) | 개소 (EA)
17 | 지하주차장 | 벽체 | 경사균열 | 0.2 | 2.0 | 1 | X | 콘크리트 건조수축
18 | 지하주차장 | 파라펫 | 경사균열 | 0.2 | 2.0 | 1 | X | 콘크리트 건조수축
19 | 지하주차장 | 파라펫 | 경사균열 | 0.2 | 1.5 | 3 | X | 콘크리트 건조수축
20 | 지하주차장 | 벽체 (비내력) | 경사균열 | 0.5 | 2.5 | 1 | X | 콘크리트 건조수축
21 | 지하주차장 | 바닥 | 균열 | 1.0 | 30 | 1 | X | 콘크리트 건조수축
22 | 지하주차장 | 보 | 균열/누수흔적/백태 | 0.2 | 1.5 | 1 | X | 결함부위 누수
23 | 지하주차장 | 보 | 균열/누수흔적/백태 | 0.1 | 1.5 | 1 | X | 결함부위 누수
24 | 지하주차장 | 보 | 균열/누수흔적/백태 | 0.1 | 1.5 | 1 | X | 결함부위 누수
25 | 지하주차장 | 바닥 | 균열 | 1.0 | 25 | 1 | X | 콘크리트 건조수축
26 | 지하주차장 | 보 | 균열/누수흔적 | 0.1 | 1.0 | 1 | X | 결함부위 누수
27 | 지하주차장 | 바닥 | 콘크리트 박락 | - | 2.5 | 3 | X | 콘크리트 피복두께 부족
28 | 지하주차장 | 바닥 | 콘크리트 박락 | - | 5.0 | 1 | X | 콘크리트 피복두께 부족
29 | 지하주차장 | 슬래브 | 균열/누수흔적 | 0.1 | 1.5 | 1 | X | 결함부위 누수
30 | 지하주차장 | 벽체 (비내력) | 이질재균열 | 0.3 | 2.5 | 1 | X | 이질부위 건조수축
31 | 주차장 램프 | 벽체 | 수평균열/누수흔적/백태 | 0.2 | 2.5 | 1 | X | 결함부위 누수
32 | 전기실 | 벽체 | 경사균열 | 0.3 | 3.0 | 1 | X | 콘크리트 건조수축
32 | 전기실 | 벽체 | 경사균열 | 0.3 | 1.5 | 1 | X | 콘크리트 건조수축
32 | 전기실 | 벽체 | 수평균열 | 0.1 | 4.0 | 1 | X | 콘크리트 건조수축
33 | 전기실 | 벽체 | 수직균열/누수흔적 | 0.1 | 1.0 | 1 | X | 결함부위 누수
34 | 전기실 | 벽체 | 경사균열 | 0.1 | 3.0 | 1 | X | 콘크리트 건조수축
※ 층별, 입면별, 부재별 결함현황은 부록 Ⅱ.외관조사망도 참조
번 호 | 부 위 | 부 재 | 유형 및 형상 | 크기 | 진행 사항 (O,×) | 비 고 (원인추정, 발견시기 추정 등)
폭 (mm) | 길이 (m) | 개소 (EA)
9 | 지하주차장 | 바닥 | 콘크리트 박락 | - | - | 1 | X | 콘크리트 피복두께 부족
[ 주차장 지하3층 ]
1 | 지하주차장 | 벽체 | 경사균열 | 0.1 | 3.0 | 1 | X | 콘크리트 건조수축
2 | 지하주차장 | 벽체 | 수직균열 | 0.1 | 3.0 | 1 | X | 콘크리트 건조수축
3 | 지하주차장 | 벽체 | 수직균열 | 0.1 | 3.0 | 2 | X | 콘크리트 건조수축
4 | 지하주차장 | 벽체 | 수직균열 | 0.2 | 3.0 | 1 | X | 콘크리트 건조수축
5 | 지하주차장 | 벽체 | 수직균열 | 0.1 | 3.0 | 1 | X | 콘크리트 건조수축
6 | 지하주차장 | 벽체 | 수직균열 | 0.2 | 3.0 | 1 | X | 콘크리트 건조수축
7 | 지하주차장 | 벽체 | 경사균열 | 0.2 | 3.0 | 1 | X | 콘크리트 건조수축
8 | 지하주차장 | 벽체 | 수직균열/누수흔적 | 0.3 | 3.0 | 1 | X | 결함부위 누수
9 | 지하주차장 | 벽체 | 경사균열 | 0.1 | 3.0 | 1 | X | 콘크리트 건조수축
11 | 지하주차장 | 슬래브 | 균열/누수흔적 | 0.1 | 6.0 | 1 | X | 결함부위 누수
12 | 지하주차장 | 슬래브 | 균열/누수 | 0.1 | 6.0 | 1 | O | 결함부위 누수
13 | 지하주차장 | 바닥 | 균열 | 0.1 | 30 | 1 | X | 콘크리트 건조수축
14 | 지하주차장 | 바닥 | 균열 | 0.1 | 20 | 1 | X | 콘크리트 건조수축
15 | 지하주차장 | 슬래브 | 균열/누수흔적 | 0.1 | 1.5 | 1 | X | 결함부위 누수
16 | 지하주차장 | 바닥 | 균열 | 0.3 | 50 | 1 | X | 콘크리트 건조수축
17 | 지하주차장 | 바닥 | 균열 | 0.3 | 50 | 1 | X | 콘크리트 건조수축
10 | 지하주차장 | 바닥 | 균열 | - | - | 1 | X | 콘크리트 건조수축
18 | 지하주차장 | 바닥 | 균열 | - | - | 1 | X | 콘크리트 건조수축
※ 층별, 입면별, 부재별 결함현황은 부록 Ⅱ.외관조사망도 참조